## Sheet1
Paper Author | Year Published | Journal | Impact Factor (2018) | Citations (Per year) | Mw | Mw/Mn | Filler wt% | Filler Particle Size (um) | Filler Surface Area (cm^2/g) | Polymer MFI (g/10 min) | Extruding/Melt Temp (C ) | Mold Temperature ( C) | Filler Density (g/cm^3) | Composite Density (g/cm^3) | Composite MFI (g/10min) | Compatiblizer | Surface Treatment | Film Formation | Young's Modulus (Gpa)
Qiu | 2014 | Composites: Part A | 4.075 | 4.3 | NaN | NaN | 0 | 13 | NaN | 2.5 | 200 | NaN | 2.78 | NaN | NaN |  |  | Injection | 1.2
Qiu | 2014 | Composites: Part A | 4.075 | 4.3 | NaN | NaN | 5 | 13 | NaN | 2.5 | 200 | NaN | 2.78 | NaN | NaN |  |  | Injection | 1.6
Qiu | 2014 | Composites: Part A | 4.075 | 4.3 | NaN | NaN | 10 | 13 | NaN | 2.5 | 200 | NaN | 2.78 | NaN | NaN |  |  | Injection | 2
Nazabal | 1997 | European Polymer Journal | 3.531 | 2.6 | NaN | NaN | 0 | 30 | NaN | NaN | 250 | 20 | 2.78 | 0.9 | 22.2 |  |  | Injection | 1.19
Nazabal | 1997 | European Polymer Journal | 3.531 | 2.6 | NaN | NaN | 0 | 30 | NaN | NaN | 250 | 40 | 2.78 | 0.9 | NaN |  |  | Injection | 1.31
Nazabal | 1997 | European Polymer Journal | 3.531 | 2.6 | NaN | NaN | 0 | 30 | NaN | NaN | 250 | 70 | 2.78 | 0.91 | NaN |  |  | Injection | 1.43
Nazabal | 1997 | European Polymer Journal | 3.531 | 2.6 | NaN | NaN | 10 | 30 | NaN | NaN | 250 | 20 | 2.78 | 0.97 | 15.2 |  |  | Injection | 1.71
Nazabal | 1997 | European Polymer Journal | 3.531 | 2.6 | NaN | NaN | 10 | 30 | NaN | NaN | 250 | 40 | 2.78 | 0.97 | NaN |  |  | Injection | 1.81
Nazabal | 1997 | European Polymer Journal | 3.531 | 2.6 | NaN | NaN | 10 | 30 | NaN | NaN | 250 | 70 | 2.78 | 0.97 | NaN |  |  | Injection | 1.86
Nazabal | 1997 | European Polymer Journal | 3.531 | 2.6 | NaN | NaN | 20 | 30 | NaN | NaN | 250 | 20 | 2.78 | 1.05 | 15.4 |  |  | Injection | 2.1
Nazabal | 1997 | European Polymer Journal | 3.531 | 2.6 | NaN | NaN | 20 | 30 | NaN | NaN | 250 | 40 | 2.78 | 1.05 | NaN |  |  | Injection | 2.21
Nazabal | 1997 | European Polymer Journal | 3.531 | 2.6 | NaN | NaN | 20 | 30 | NaN | NaN | 250 | 70 | 2.78 | 1.06 | NaN |  |  | Injection | 2.28
Nazabal | 1997 | European Polymer Journal | 3.531 | 2.6 | NaN | NaN | 40 | 30 | NaN | NaN | 250 | 20 | 2.78 | 1.2 | 18.2 |  |  | Injection | 3.04
Nazabal | 1997 | European Polymer Journal | 3.531 | 2.6 | NaN | NaN | 40 | 30 | NaN | NaN | 250 | 40 | 2.78 | 1.2 | NaN |  |  | Injection | 3.1
Nazabal | 1997 | European Polymer Journal | 3.531 | 2.6 | NaN | NaN | 40 | 30 | NaN | NaN | 250 | 70 | 2.78 | 1.21 | NaN |  |  | Injection | 3.11
Yousfi | 2013 | Journal of Colloid and Interface Science | 4.233 | 4.8 | NaN | NaN | 0 | 1.2 | NaN | 12 | 200 | 35 | 2.78 | NaN | NaN |  |  | Injection | 1.85
Yousfi | 2013 | Journal of Colloid and Interface Science | 4.233 | 4.8 | NaN | NaN | 4 | 1.2 | 131 | 12 | 200 | 35 | 2.78 | NaN | NaN |  |  | Injection | 1.87
Yousfi | 2013 | Journal of Colloid and Interface Science | 4.233 | 4.8 | NaN | NaN | 4 | 1.2 | 112 | 12 | 200 | 35 | 2.78 | NaN | NaN |  | octadecyltriethoxysilane | Injection | 1.97
Yousfi | 2013 | Journal of Colloid and Interface Science | 4.233 | 4.8 | NaN | NaN | 4 | 1.2 | 14.5 | 12 | 200 | 35 | 2.78 | NaN | NaN |  |  | Injection | 2.29
Denac | 2003 | Polymer Degradation and Stability | 3.386 | 2.1 | 437100 | 9.3 | 0 | 20 | 6.5 | 6 | 220 | NaN | 2.78 | NaN | NaN |  |  | Compression | 1.76
Denac | 2003 | Polymer Degradation and Stability | 3.386 | 2.1 | 437100 | 9.3 | 11.31369038 | 20 | 6.5 | 6 | 220 | NaN | 2.78 | NaN | NaN |  |  | Compression | 3.17
Denac | 2003 | Polymer Degradation and Stability | 3.386 | 2.1 | 437100 | 9.3 | 21.02556345 | 20 | 6.5 | 6 | 220 | NaN | 2.78 | NaN | NaN |  |  | Compression | 4.07
Denac | 2003 | Polymer Degradation and Stability | 3.386 | 2.1 | 437100 | 9.3 | 29.45331261 | 20 | 6.5 | 6 | 220 | NaN | 2.78 | NaN | NaN |  |  | Compression | 5.35
Denac | 2003 | Polymer Degradation and Stability | 3.386 | 2.1 | 437100 | 9.3 | 36.83582881 | 20 | 6.5 | 6 | 220 | NaN | 2.78 | NaN | NaN |  |  | Compression | 5.86
Denac | 2003 | Polymer Degradation and Stability | 3.386 | 2.1 | 437100 | 9.3 | 0 | 20 | 6.5 | 6 | 220 | NaN | 2.78 | NaN | NaN |  | aminopropyl-trimethoxysilane | Compression | 1.76
Denac | 2003 | Polymer Degradation and Stability | 3.386 | 2.1 | 437100 | 9.3 | 11.31369038 | 20 | 6.5 | 6 | 220 | NaN | 2.78 | NaN | NaN |  | aminopropyl-trimethoxysilane | Compression | 3.17
Denac | 2003 | Polymer Degradation and Stability | 3.386 | 2.1 | 437100 | 9.3 | 21.02556345 | 20 | 6.5 | 6 | 220 | NaN | 2.78 | NaN | NaN |  | aminopropyl-trimethoxysilane | Compression | 3.99
Denac | 2003 | Polymer Degradation and Stability | 3.386 | 2.1 | 437100 | 9.3 | 29.45331261 | 20 | 6.5 | 6 | 220 | NaN | 2.78 | NaN | NaN |  | aminopropyl-trimethoxysilane | Compression | 5.12
Denac | 2003 | Polymer Degradation and Stability | 3.386 | 2.1 | 437100 | 9.3 | 36.83582881 | 20 | 6.5 | 6 | 220 | NaN | 2.78 | NaN | NaN |  | aminopropyl-trimethoxysilane | Compression | 6.35
Wang | 2013 | Polymer Degradation and Stability | 3.386 | 5.6 | NaN | NaN | 0 | 1.9 | NaN | 12 | 220 | 60 | 2.78 | NaN | NaN |  |  | Injection | 0.67
Wang | 2013 | Polymer Degradation and Stability | 3.386 | 5.6 | NaN | NaN | 10 | 1.9 | NaN | 12 | 220 | 60 | 2.78 | NaN | NaN |  |  | Injection | 0.9
Wang | 2013 | Polymer Degradation and Stability | 3.386 | 5.6 | NaN | NaN | 20 | 1.9 | NaN | 12 | 220 | 60 | 2.78 | NaN | NaN |  |  | Injection | 1.04
Premalal | 2002 | Polymer Testing | 2.464 | 16.6 | NaN | NaN | 0 | 6.72 | NaN | 14 | 180 | NaN | 2.78 | NaN | NaN |  |  | Compression | 1.25
Premalal | 2002 | Polymer Testing | 2.464 | 16.6 | NaN | NaN | 15 | 6.72 | NaN | 14 | 180 | NaN | 2.78 | NaN | NaN |  |  | Compression | 2.94
Premalal | 2002 | Polymer Testing | 2.464 | 16.6 | NaN | NaN | 30 | 6.72 | NaN | 14 | 180 | NaN | 2.78 | NaN | NaN |  |  | Compression | 3.46
Premalal | 2002 | Polymer Testing | 2.464 | 16.6 | NaN | NaN | 45 | 6.72 | NaN | 14 | 180 | NaN | 2.78 | NaN | NaN |  |  | Compression | 4.55
Premalal | 2002 | Polymer Testing | 2.464 | 16.6 | NaN | NaN | 60 | 6.72 | NaN | 14 | 180 | NaN | 2.78 | NaN | NaN |  |  | Compression | 5.17
Leong | 2004 | Journal of Applied Polymer Science | 1.86 | 8.785714 | NaN | NaN | 0 | 6.3 | NaN | 25 | 190 | NaN | 2.78 | NaN | NaN |  |  | Injection | 1
Leong | 2004 | Journal of Applied Polymer Science | 1.86 | 8.785714 | NaN | NaN | 10 | 6.3 | NaN | 25 | 190 | NaN | 2.78 | 0.95 | NaN |  |  | Injection | 1.5
Leong | 2004 | Journal of Applied Polymer Science | 1.86 | 8.785714 | NaN | NaN | 20 | 6.3 | NaN | 25 | 190 | NaN | 2.78 | 1.02 | NaN |  |  | Injection | 1.6
Leong | 2004 | Journal of Applied Polymer Science | 1.86 | 8.785714 | NaN | NaN | 30 | 6.3 | NaN | 25 | 190 | NaN | 2.78 | 1.11 | NaN |  |  | Injection | 2
Leong | 2004 | Journal of Applied Polymer Science | 1.86 | 8.785714 | NaN | NaN | 40 | 6.3 | NaN | 25 | 190 | NaN | 2.78 | 1.2 | NaN |  |  | Injection | 2.1
Pukanszky | 1993 | Composities | 4.075 | 3.3 | NaN | NaN | 0 | 2.8 | 3.3 | 4 | 190 | NaN | 2.78 | NaN | NaN |  |  | Compression | 1.5
Pukanszky | 1993 | Composities | 4.075 | 3.3 | NaN | NaN | 14.15662651 | 2.8 | 3.3 | 4 | 190 | NaN | 2.78 | NaN | NaN |  |  | Compression | 2.8
Pukanszky | 1993 | Composities | 4.075 | 3.3 | NaN | NaN | 25.82417582 | 2.8 | 3.3 | 4 | 190 | NaN | 2.78 | NaN | NaN |  |  | Compression | 3.6
Pukanszky | 1993 | Composities | 4.075 | 3.3 | NaN | NaN | 35.60606061 | 2.8 | 3.3 | 4 | 190 | NaN | 2.78 | NaN | NaN |  |  | Compression | 4.7
Pukanszky | 1993 | Composities | 4.075 | 3.3 | NaN | NaN | 43.92523364 | 2.8 | 3.3 | 4 | 190 | NaN | 2.78 | NaN | NaN |  |  | Compression | 5.6
Pukanszky | 1993 | Composities | 4.075 | 3.3 | NaN | NaN | 51.08695652 | 2.8 | 3.3 | 4 | 190 | NaN | 2.78 | NaN | NaN |  |  | Compression | 6.3
Pukanszky | 1993 | Composities | 4.075 | 3.3 | NaN | NaN | 57.31707317 | 2.8 | 3.3 | 4 | 190 | NaN | 2.78 | NaN | NaN |  |  | Compression | 6.9
Espinosa | 2016 | Materials and Design | 4.364 | 0.5 | 303000 | 4.45 | 0 | 6 | NaN | 1.8 | 220 | NaN | 2.78 | NaN | NaN |  |  | Blown | 1.32
Espinosa | 2016 | Materials and Design | 4.364 | 0.5 | 303000 | 4.45 | 1 | 6 | NaN | 1.8 | 220 | NaN | 2.78 | NaN | NaN |  |  | Blown | 1.37
Espinosa | 2016 | Materials and Design | 4.364 | 0.5 | 303000 | 4.45 | 3 | 6 | NaN | 1.8 | 220 | NaN | 2.78 | NaN | NaN |  |  | Blown | 1.5
Espinosa | 2016 | Materials and Design | 4.364 | 0.5 | 303000 | 4.45 | 5 | 6 | NaN | 1.8 | 220 | NaN | 2.78 | NaN | NaN |  |  | Blown | 1.56
Gufar | 2010 | Polymer Degradation and Stability | 3.386 | 1 | 184700 | NaN | 0 | 74 | NaN | NaN | 240 | NaN | 2.78 | NaN | NaN |  |  | Compression | 1.1
Gufar | 2010 | Polymer Degradation and Stability | 3.386 | 1 | 184701 | NaN | 10 | 74 | NaN | NaN | 240 | NaN | 2.78 | NaN | NaN |  |  | Compression | 1.6
Gufar | 2010 | Polymer Degradation and Stability | 3.386 | 1 | 184702 | NaN | 20 | 74 | NaN | NaN | 240 | NaN | 2.78 | NaN | NaN |  |  | Compression | 1.7
Gufar | 2010 | Polymer Degradation and Stability | 3.386 | 1 | 184703 | NaN | 30 | 74 | NaN | NaN | 240 | NaN | 2.78 | NaN | NaN |  |  | Compression | 1.9
Gufar | 2010 | Polymer Degradation and Stability | 3.386 | 1 | 184704 | NaN | 40 | 74 | NaN | NaN | 240 | NaN | 2.78 | NaN | NaN |  |  | Compression | 1.8
Gufar | 2010 | Polymer Degradation and Stability | 3.386 | 1 | 184705 | NaN | 50 | 74 | NaN | NaN | 240 | NaN | 2.78 | NaN | NaN |  |  | Compression | 1.9
Gufar | 2010 | Polymer Degradation and Stability | 3.386 | 1 | 184706 | NaN | 0 | 74 | NaN | NaN | 240 | NaN | 2.78 | NaN | NaN |  |  | Compression | 1.3
Gufar | 2010 | Polymer Degradation and Stability | 3.386 | 1 | 184707 | NaN | 10 | 74 | NaN | NaN | 240 | NaN | 2.78 | NaN | NaN |  |  | Compression | 1.6
Gufar | 2010 | Polymer Degradation and Stability | 3.386 | 1 | 184708 | NaN | 20 | 74 | NaN | NaN | 240 | NaN | 2.78 | NaN | NaN |  |  | Compression | 1.6
Gufar | 2010 | Polymer Degradation and Stability | 3.386 | 1 | 184709 | NaN | 30 | 74 | NaN | NaN | 240 | NaN | 2.78 | NaN | NaN |  |  | Compression | 1.6
Maiti | 1992 | Journal of Materials Science | 2.599 | 4 | NaN | NaN | 0 | 0.5 | NaN | 10 | 160 | NaN | 2.78 | NaN | NaN |  |  | Compression | 1
Maiti | 1992 | Journal of Materials Science | 2.599 | 4 | NaN | NaN | 10.0636095 | 0.5 | NaN | 10 | 160 | NaN | 2.78 | NaN | NaN |  |  | Compression | 1.1
Maiti | 1992 | Journal of Materials Science | 2.599 | 4 | NaN | NaN | 20.1144474 | 0.5 | NaN | 10 | 160 | NaN | 2.78 | NaN | NaN |  |  | Compression | 1.3
Maiti | 1992 | Journal of Materials Science | 2.599 | 4 | NaN | NaN | 35.15690251 | 0.5 | NaN | 10 | 160 | NaN | 2.78 | NaN | NaN |  |  | Compression | 1.4
Maiti | 1992 | Journal of Materials Science | 2.599 | 4 | NaN | NaN | 50.17323223 | 0.5 | NaN | 10 | 160 | NaN | 2.78 | NaN | NaN |  |  | Compression | 2.2
Maiti | 1992 | Journal of Materials Science | 2.599 | 4 | NaN | NaN | 60.16459027 | 0.5 | NaN | 10 | 160 | NaN | 2.78 | NaN | NaN |  |  | Compression | 2.8
Midany | 2010 | Polymer Bulletin | 1.43 | 1.3 | NaN | NaN | 0 | 74 | NaN | NaN | 200 | NaN | 2.78 | NaN | NaN |  |  | Injection | 1
Midany | 2010 | Polymer Bulletin | 1.43 | 1.3 | NaN | NaN | 4.399530717 | 74 | NaN | NaN | 200 | NaN | 2.78 | NaN | NaN |  |  | Injection | 1.4
Midany | 2010 | Polymer Bulletin | 1.43 | 1.3 | NaN | NaN | 8.547451305 | 74 | NaN | NaN | 200 | NaN | 2.78 | NaN | NaN |  |  | Injection | 1.6
Midany | 2010 | Polymer Bulletin | 1.43 | 1.3 | NaN | NaN | 18.5309973 | 74 | NaN | NaN | 200 | NaN | 2.78 | NaN | NaN |  |  | Injection | 2
Midany | 2010 | Polymer Bulletin | 1.43 | 1.3 | NaN | NaN | 34.78077572 | 74 | NaN | NaN | 200 | NaN | 2.78 | NaN | NaN |  |  | Injection | 3.2
Weon | 2006 | Journal of Materials Science | 2.599 | 4 | NaN | NaN | 0 | NaN | NaN | 5 | 180 | NaN | 2.78 | NaN | NaN |  |  | Injection | 2.1
Weon | 2006 | Journal of Materials Science | 2.599 | 4 | NaN | NaN | 28.90537103 | NaN | NaN | NaN | 180 | NaN | 2.78 | NaN | NaN |  |  | Injection | 4.31
Castillo | 2013 | Journal of Polymer Research | 1.449 | 1 | 303000 | 4.45 | 0 | NaN | NaN | 1.8 | 220 | NaN | 2.78 | NaN | NaN |  | acetoxy | Injection | 1.623
Castillo | 2013 | Journal of Polymer Research | 1.449 | 1 | 303000 | 4.45 | 1 | 4.53 | NaN | 1.8 | 220 | NaN | 2.78 | NaN | NaN |  | acetoxy | Injection | 1.694
Castillo | 2013 | Journal of Polymer Research | 1.449 | 1 | 303000 | 4.45 | 3 | 4.53 | NaN | 1.8 | 220 | NaN | 2.78 | NaN | NaN |  | acetoxy | Injection | 1.793
Castillo | 2013 | Journal of Polymer Research | 1.449 | 1 | 303000 | 4.45 | 5 | 4.53 | NaN | 1.8 | 220 | NaN | 2.78 | NaN | NaN |  | acetoxy | Injection | 1.886
Castillo | 2013 | Journal of Polymer Research | 1.449 | 1 | 303000 | 4.45 | 10 | 4.53 | NaN | 1.8 | 220 | NaN | 2.78 | NaN | NaN |  | acetoxy | Injection | 2.041
Castillo | 2013 | Journal of Polymer Research | 1.449 | 1 | 303000 | 4.45 | 1 | 5.86 | NaN | 1.8 | 220 | NaN | 2.78 | NaN | NaN |  | acetoxy | Injection | 1.761
Castillo | 2013 | Journal of Polymer Research | 1.449 | 1 | 303000 | 4.45 | 3 | 5.86 | NaN | 1.8 | 220 | NaN | 2.78 | NaN | NaN |  | acetoxy | Injection | 1.871
Castillo | 2013 | Journal of Polymer Research | 1.449 | 1 | 303000 | 4.45 | 5 | 5.86 | NaN | 1.8 | 220 | NaN | 2.78 | NaN | NaN |  | acetoxy | Injection | 1.991
Castillo | 2013 | Journal of Polymer Research | 1.449 | 1 | 303000 | 4.45 | 10 | 5.86 | NaN | 1.8 | 220 | NaN | 2.78 | NaN | NaN |  | acetoxy | Injection | 2.332
Azizi | 2009 | Polymer Composites | 2.324 | 1.888889 | NaN | NaN | 0 | 3.52 | NaN | 6 | 210 | NaN | 2.78 | NaN | NaN | MA |  | Injection | 0.5
Azizi | 2009 | Polymer Composites | 2.324 | 1.888889 | NaN | NaN | 10 | 3.52 | NaN | 6 | 210 | NaN | 2.78 | NaN | NaN | MA |  | Injection | 1.2
Azizi | 2009 | Polymer Composites | 2.324 | 1.888889 | NaN | NaN | 20 | 3.52 | NaN | 6 | 210 | NaN | 2.78 | NaN | NaN | MA |  | Injection | 1.4
Azizi | 2009 | Polymer Composites | 2.324 | 1.888889 | NaN | NaN | 30 | 3.52 | NaN | 6 | 210 | NaN | 2.78 | NaN | NaN | MA |  | Injection | 2.1
Azizi | 2009 | Polymer Composites | 2.324 | 1.888889 | NaN | NaN | 40 | 3.52 | NaN | 6 | 210 | NaN | 2.78 | NaN | NaN | MA |  | Injection | 2.8
Baker | 2007 | Journal of Applied Polymer Science | 1.86 | 2 | NaN | NaN | 0 | 6.3 | NaN | 25 | 230 | NaN | 2.78 | NaN | NaN |  |  | Injection | 1
Baker | 2007 | Journal of Applied Polymer Science | 1.86 | 2 | NaN | NaN | 30 | 6.3 | NaN | 25 | 230 | NaN | 2.78 | NaN | NaN |  |  | Injection | 2.2
Ellis | 2003 | Journal of Applied Polymer Science | 1.86 | 6.9 | NaN | NaN | 0 | NaN | NaN | NaN | 185 | 40 | 2.78 | NaN | NaN |  |  | Injection | 1.97
Ellis | 2003 | Journal of Applied Polymer Science | 1.86 | 6.9 | NaN | NaN | 20 | NaN | NaN | NaN | 185 | 40 | 2.78 | 1.06 | NaN |  |  | Injection | 2.34
Ellis | 2003 | Journal of Applied Polymer Science | 1.86 | 6.9 | NaN | NaN | 30 | NaN | NaN | NaN | 185 | 40 | 2.78 | 1.15 | NaN |  |  | Injection | 3.13
Ellis | 2003 | Journal of Applied Polymer Science | 1.86 | 6.9 | NaN | NaN | 40 | NaN | NaN | NaN | 185 | 40 | 2.78 | 1.24 | NaN |  |  | Injection | 3.65
Frihi | 2009 | Journal of Applied Polymer Science | 1.86 | 1.1 | 380000 | 1.2 | 0 | NaN | 17 | NaN | NaN | NaN | 2.78 | NaN | NaN |  |  | Injection | 1.7
Frihi | 2009 | Journal of Applied Polymer Science | 1.86 | 1.1 | 380000 | 1.2 | 3 | NaN | 17 | NaN | NaN | NaN | 2.78 | NaN | NaN |  |  | Injection | 2.2
Frihi | 2009 | Journal of Applied Polymer Science | 1.86 | 1.1 | 380000 | 1.2 | 5 | NaN | 17 | NaN | NaN | NaN | 2.78 | NaN | NaN |  |  | Injection | 2.7
Frihi | 2009 | Journal of Applied Polymer Science | 1.86 | 1.1 | 380000 | 1.2 | 7 | NaN | 17 | NaN | NaN | NaN | 2.78 | NaN | NaN |  |  | Injection | 2.6
Frihi | 2009 | Journal of Applied Polymer Science | 1.86 | 1.1 | 380000 | 1.2 | 10 | NaN | 17 | NaN | NaN | NaN | 2.78 | NaN | NaN |  |  | Injection | 2.9
Frihi | 2009 | Journal of Applied Polymer Science | 1.86 | 1.1 | 380000 | 1.2 | 20 | NaN | 17 | NaN | NaN | NaN | 2.78 | NaN | NaN |  |  | Injection | 3.7
Frihi | 2009 | Journal of Applied Polymer Science | 1.86 | 1.1 | 380000 | 1.2 | 30 | NaN | 17 | NaN | NaN | NaN | 2.78 | NaN | NaN |  |  | Injection | 4.9
Alavi | 2011 | Polymers and Polymer Composities |  |  | NaN | NaN | 0 | NaN | NaN | 12 | 210 | NaN | 2.78 | NaN | NaN | MA |  | Injection | 0.8
Alavi | 2011 | Polymers and Polymer Composities |  |  | NaN | NaN | 10 | 8.5 | NaN | 12 | 210 | NaN | 2.78 | NaN | NaN | MA |  | Injection | 0.9
Alavi | 2011 | Polymers and Polymer Composities |  |  | NaN | NaN | 15 | 8.5 | NaN | 12 | 210 | NaN | 2.78 | NaN | NaN | MA |  | Injection | 1.1
Alavi | 2011 | Polymers and Polymer Composities |  |  | NaN | NaN | 20 | 8.5 | NaN | 12 | 210 | NaN | 2.78 | NaN | NaN | MA |  | Injection | 1.25
Alavi | 2011 | Polymers and Polymer Composities |  |  | NaN | NaN | 25 | 8.5 | NaN | 12 | 210 | NaN | 2.78 | NaN | NaN | MA |  | Injection | 1.35
Alavi | 2011 | Polymers and Polymer Composities |  |  | NaN | NaN | 30 | 8.5 | NaN | 12 | 210 | NaN | 2.78 | NaN | NaN | MA |  | Injection | 1.5
Toro | 2006 | Journal of Applied Polymer Science | 1.86 | 0.7 | NaN | NaN | 0 | 10.7 | 4.6 | NaN | 190 | NaN | 2.78 | NaN | NaN |  |  | Compression | 1.2
Toro | 2006 | Journal of Applied Polymer Science | 1.86 | 0.7 | NaN | NaN | 20 | 10.7 | 4.6 | NaN | 190 | NaN | 2.78 | NaN | NaN |  |  | Compression | 1.66
Toro | 2006 | Journal of Applied Polymer Science | 1.86 | 0.7 | NaN | NaN | 40 | 10.7 | 4.6 | NaN | 190 | NaN | 2.78 | NaN | NaN |  |  | Compression | 2.13
Toro | 2006 | Journal of Applied Polymer Science | 1.86 | 0.7 | NaN | NaN | 0 | 2.4 | 6.3 | NaN | 190 | NaN | 2.78 | NaN | NaN |  |  | Compression | 1.2
Toro | 2006 | Journal of Applied Polymer Science | 1.86 | 0.7 | NaN | NaN | 20 | 2.4 | 6.3 | NaN | 190 | NaN | 2.78 | NaN | NaN |  |  | Compression | 1.76
Toro | 2006 | Journal of Applied Polymer Science | 1.86 | 0.7 | NaN | NaN | 40 | 2.4 | 6.3 | NaN | 190 | NaN | 2.78 | NaN | NaN |  |  | Compression | 2.26
Toro | 2006 | Journal of Applied Polymer Science | 1.86 | 0.7 | NaN | NaN | 0 | 0.5 | 11.9 | NaN | 190 | NaN | 2.78 | NaN | NaN |  |  | Compression | 1.2
Toro | 2006 | Journal of Applied Polymer Science | 1.86 | 0.7 | NaN | NaN | 20 | 0.5 | 11.9 | NaN | 190 | NaN | 2.78 | NaN | NaN |  |  | Compression | 2.3
Toro | 2006 | Journal of Applied Polymer Science | 1.86 | 0.7 | NaN | NaN | 40 | 0.5 | 11.9 | NaN | 190 | NaN | 2.78 | NaN | NaN |  |  | Compression | 2.9
Toro | 2006 | Journal of Applied Polymer Science | 1.86 | 0.7 | NaN | NaN | 40 | 2.4 | 6.3 | NaN | 190 | NaN | 2.78 | NaN | NaN | MA |  | Compression | 2.58
Toro | 2006 | Journal of Applied Polymer Science | 1.86 | 0.7 | NaN | NaN | 40 | 2.4 | 6.3 | NaN | 190 | NaN | 2.78 | NaN | NaN | MA |  | Compression | 2.62
Toro | 2006 | Journal of Applied Polymer Science | 1.86 | 0.7 | NaN | NaN | 40 | 2.4 | 6.3 | NaN | 190 | NaN | 2.78 | NaN | NaN | MA |  | Compression | 2.72
Toro | 2006 | Journal of Applied Polymer Science | 1.86 | 0.7 | NaN | NaN | 40 | 2.4 | 6.3 | NaN | 190 | NaN | 2.78 | NaN | NaN | MA |  | Compression | 2.78
Toro | 2006 | Journal of Applied Polymer Science | 1.86 | 0.7 | NaN | NaN | 40 | 2.4 | 6.3 | NaN | 190 | NaN | 2.78 | NaN | NaN | MA |  | Compression | 2.81
Toro | 2006 | Journal of Applied Polymer Science | 1.86 | 0.7 | NaN | NaN | 40 | 2.4 | 6.3 | NaN | 190 | NaN | 2.78 | NaN | NaN | MA |  | Compression | 3.07
Toro | 2006 | Journal of Applied Polymer Science | 1.86 | 0.7 | NaN | NaN | 40 | 2.4 | 6.3 | NaN | 190 | NaN | 2.78 | NaN | NaN | IA |  | Compression | 2.45
Toro | 2006 | Journal of Applied Polymer Science | 1.86 | 0.7 | NaN | NaN | 40 | 2.4 | 6.3 | NaN | 190 | NaN | 2.78 | NaN | NaN | IA |  | Compression | 2.495
Toro | 2006 | Journal of Applied Polymer Science | 1.86 | 0.7 | NaN | NaN | 40 | 2.4 | 6.3 | NaN | 190 | NaN | 2.78 | NaN | NaN | IA |  | Compression | 2.575
Toro | 2006 | Journal of Applied Polymer Science | 1.86 | 0.7 | NaN | NaN | 40 | 2.4 | 6.3 | NaN | 190 | NaN | 2.78 | NaN | NaN | IA |  | Compression | 2.6
Toro | 2006 | Journal of Applied Polymer Science | 1.86 | 0.7 | NaN | NaN | 40 | 2.4 | 6.3 | NaN | 190 | NaN | 2.78 | NaN | NaN | IA |  | Compression | 2.651
Toro | 2006 | Journal of Applied Polymer Science | 1.86 | 0.7 | NaN | NaN | 40 | 2.4 | 6.3 | NaN | 190 | NaN | 2.78 | NaN | NaN | IA |  | Compression | 2.76
Zhou | 2005 | Polymer Engineering & Science | 1.449 | 1.461538 | NaN | NaN | 40 | NaN | NaN | NaN | 209 | NaN | 2.78 | NaN | 6.8 |  |  | Injection | 6.56
Zhou | 2005 | Polymer Engineering & Science | 1.449 | 1.461538 | NaN | NaN | 40 | NaN | NaN | NaN | 232 | NaN | 2.78 | NaN | 6.8 |  |  | Injection | 6.48
Zhou | 2005 | Polymer Engineering & Science | 1.449 | 1.461538 | NaN | NaN | 40 | NaN | NaN | NaN | 277 | NaN | 2.78 | NaN | 6.8 |  |  | Injection | 6.94
Wu | 2004 | Polymer International | 2.07 | 0.6428571 | NaN | NaN | 0 | 10 | NaN | 4 | 250 | NaN | 2.78 | NaN | NaN |  | triethoxy(vinyl)silane | Injection | 0.38
Wu | 2004 | Polymer International | 2.07 | 0.6428571 | NaN | NaN | 15 | 10 | NaN | 4 | 250 | NaN | 2.78 | NaN | NaN |  | triethoxy(vinyl)silane | Injection | 0.4
Wu | 2004 | Polymer International | 2.07 | 0.6428571 | NaN | NaN | 28 | 10 | NaN | 4 | 250 | NaN | 2.78 | NaN | NaN |  | triethoxy(vinyl)silane | Injection | 0.8
Wu | 2004 | Polymer International | 2.07 | 0.6428571 | NaN | NaN | 42 | 10 | NaN | 4 | 250 | NaN | 2.78 | NaN | NaN |  | triethoxy(vinyl)silane | Injection | 0.95
Wu | 2004 | Polymer International | 2.07 | 0.6428571 | NaN | NaN | 50 | 10 | NaN | 4 | 250 | NaN | 2.78 | NaN | NaN |  | triethoxy(vinyl)silane | Injection | 1.25
Wu | 2004 | Polymer International | 2.07 | 0.6428571 | NaN | NaN | 55 | 10 | NaN | 4 | 250 | NaN | 2.78 | NaN | NaN |  | triethoxy(vinyl)silane | Injection | 1.1
Wu | 2004 | Polymer International | 2.07 | 0.6428571 | NaN | NaN | 62 | 10 | NaN | 4 | 250 | NaN | 2.78 | NaN | NaN |  | triethoxy(vinyl)silane | Injection | 0.92